## Лист1
doi/название | материал | compressive strengths
Гайдаш А. А. и др. Структурные механизмы консолидации костной ткани с Al 2 O 3-ZrO 2-керамикой, функционализированной механосинтезированным гидроксиапатитом //Вестник Российской военно-медицинской академии. – 2015. – №. 4. – С. 126-132. | ГА, полученный путем МХС с Al2O3 -ZrO2 | 50-70 МПа
10.1016/j.jallcom.2015.10.240 | Спечённая при 1000 | 40 МПа
| Спечённая при 1200 | 80 МПа
Investigation of tensile strength of hydroxyapatite with various porosities by diametral strength test | Чистый ГА 100% плотности температура спекания 1100 | 35 Мпа | диаметральная
https://doi.org/10.1007/BF02402799 | sintered hydroxyapatite 1150 | 308+-46 МПа
https://doi.org/10.1016/j.jmbbm.2009.01.009 | Образец с диаметром пор 16.2 | 70.9+-8.8 Мпа
| Образец с диаметром пор 5,96 | 110+-18,5 Мпа
https://doi.org/10.1023/A:1008883809160 | Чистый ГА 100% плотности температура спекания 1100 | 138-917 Мпа | ?
https://doi.org/10.1007/BF00120289 | monoliths of calcium-deficient and carbonated hydroxyapatite formed by dissolution-precipitation reactions | 174 Мпа
https://doi.org/10.1557/JMR.1998.0015 | compact human bone | 170-193
| Dentine | 250–350
| Enamel | 250–350
COMSOL | Образец с пористостью 5.8% | 117.9 Мпа |  | 5% | 117.9
| Образец с пористостью 11.2% | 74.6 МПа |  | 11.2% | 74.6
| Образец с пористостью 18.2% | 63.84 Мпа |  | 18% | 63.84
| Образец с пористостью 26.5% | 36.7 МПа |  | 26.4% | 36.7